## Hoja 1
NIB020 | m² | Impermeabilización de canal, con geotextil y geomembrana.
Impermeabilización de canal de agua no potable, con geomembrana homogénea de policloruro de vinilo plastificado (PVC-P), con resistencia a la intemperie, de 1,2 mm de espesor, color gris, con una densidad de 1240 kg/m³ según ISO 1183, resistencia CBR a punzonamiento de 1,8 kN según ISO 12236 y una resistencia al desgarro superior a 40 kN/m, colocada con solapes, sin adherir al soporte, sobre geotextil no tejido sintético, termosoldado, de polipropileno, con una resistencia a la tracción longitudinal de 8,0 kN/m, una resistencia a la tracción transversal de 10,1 kN/m, una apertura de cono al ensayo de perforación dinámica según ISO 13433 inferior a 40 mm, resistencia CBR a punzonamiento 0,3 kN y una masa superficial de 120 g/m².
Código |  |  | Unidad | Descripción | Rendimiento | Precio unitario | Importe
1 |  |  |  | Materiales
mt14gso030aaae |  |  | m² | Geotextil no tejido sintético, termosoldado, de polipropileno, con una resistencia a la tracción longitudinal de 8 kN/m, una resistencia a la tracción transversal de 10,1 kN/m, una apertura de cono al ensayo de perforación dinámica según ISO 13433 inferior a 40 mm, resistencia CBR a punzonamiento 0,3 kN y una masa superficial de 120 g/m². | 1.1 | 1.59 | 1.75
mt15dag020a |  |  | m² | Geomembrana homogénea de policloruro de vinilo plastificado (PVC-P), con resistencia a la intemperie, de 1,2 mm de espesor, color gris, con una densidad de 1240 kg/m³ según ISO 1183, resistencia CBR a punzonamiento de 1,8 kN según ISO 12236 y una resistencia al desgarro superior a 40 kN/m, suministrada en rollos de 2,05 m de anchura y 150 m de longitud. | 1.1 | 8.77 | 9.65
[5 empty] | Subtotal materiales: |  | 11.4
2 |  |  |  | Mano de obra
mo029 |  |  | h | Aplicador de láminas impermeabilizantes. | 0.202 | 17.84 | 3.6
mo067 |  |  | h | Principiante de aplicador de láminas impermeabilizantes. | 0.202 | 11.44 | 2.31
[5 empty] | Subtotal mano de obra: |  | 5.91
3 |  |  |  | Herramientas
|  |  | % | Herramientas | 2 | 17.31 | 0.35
Coste de mantenimiento decenal: $ 0,88 en los primeros 10 años. |  |  |  |  | Costos directos (1+2+3): |  | 17.66