## Hoja 1
QAB310 | m² |  | Techo plano transitable, no ventilado, con piso fijo, para tráfico rodado. Impermeabilización con láminas asfálticas.
Techo plano transitable, no ventilado, con piso fijo, tipo convencional, pendiente del 1% al 15%, para tráfico rodado. FORMACIÓN DE PENDIENTES: mediante encintado de limatesas, limahoyas y juntas con maestras de ladrillo cerámico hueco doble y capa de concreto liviano, de resistencia a compresión 2,0 MPa y 690 kg/m³ de densidad, confeccionado en obra con arcilla expandida y cemento gris, con espesor medio de 10 cm; con capa de regularización de mortero de cemento, confeccionado en obra, dosificación 1:6 de 2 cm de espesor, acabado fratasado; IMPERMEABILIZACIÓN: tipo monocapa, adherida, formada por lámina de betún modificado con elastómero SBS, masa nominal 4,8 kg/m², con armadura de fieltro de poliéster no tejido de 160 g/m², mejorada con lámina de betún aditivado con plastómero APP, previa imprimación con emulsión asfáltica aniónica con cargas; CAPA DE PROTECCIÓN: pavimento de aglomerado asfáltico, con mezcla bituminosa discontinua en caliente, de tipo abierta (porcentaje de huecos > 12%), con agregado granítico de 8 mm de tamaño máximo, y betún asfáltico de penetración, de 8 cm de espesor. El precio no incluye la ejecución y el sellado de las juntas ni la ejecución de remates en los encuentros con paramentos y desagües.
Código |  | Unidad |  | Descripción | Rendimiento | Precio unitario | Importe
1 |  |  |  | Materiales
mt04lvc010c |  | Ud |  | Ladrillo cerámico hueco doble, para revestir, 24x11,5x9 cm, densidad 780 kg/m³. | 3 | 0.18 | 0.54
mt01arl030ab |  | m³ |  | Arcilla expandida, suministrada en sacos Big Bag. | 0.105 | 160.7 | 16.87
mt08cem000h |  | kg |  | Cemento gris en sacos. | 25 | 0.19 | 4.75
mt08aaa010a |  | m³ |  | Agua. | 0.011 | 1.97 | 0.02
mt16pea020b |  | m² |  | Panel rígido de poliestireno expandido, mecanizado lateral recto, de 20 mm de espesor, resistencia térmica 0,55 m²K/W, conductividad térmica 0,036 W/(mK), para junta de dilatación. | 0.01 | 1.89 | 0.02
mt01arg005a |  | t |  | Arena de cantera, para mortero preparado en obra. | 0.033 | 23.01 | 0.76
mt14lba010s |  | m² |  | Lámina de betún modificado con elastómero SBS, de 4 mm de espesor, masa nominal 4,8 kg/m², con armadura de fieltro de poliéster no tejido de 160 g/m², acabado en una cara con fieltro de poliéster de 130 g/m², de superficie no protegida. | 1.1 | 11.59 | 12.75
mt14lad010a |  | m² |  | Lámina de betún aditivado con plastómero APP, de 2,5 mm de espesor, masa nominal 3 kg/m², con armadura de fieltro de fibra de vidrio de 60 g/m², de superficie no protegida. | 1.1 | 3.99 | 4.39
mt14iea020c |  | kg |  | Emulsión asfáltica aniónica con cargas. | 0.3 | 1.95 | 0.59
mt47aag010qa |  | t |  | Mezcla bituminosa discontinua en caliente, de tipo abierta (porcentaje de huecos > 12%), con agregado granítico de 8 mm de tamaño máximo, y betún asfáltico de penetración. | 0.184 | 72.88 | 13.41
[5 empty] | Subtotal materiales: |  | 54.1
2 |  |  |  | Equipo y maquinaria
mq11ext030 |  | h |  | Extendedora asfáltica de cadenas, de 81 kW. | 0.007 | 89.96 | 0.63
mq02ron010a |  | h |  | Rodillo vibrante tándem autopropulsado, de 24,8 kW, de 2450 kg, anchura de trabajo 100 cm. | 0.003 | 18.56 | 0.06
mq06hor010 |  | h |  | Concretera. | 0.082 | 1.88 | 0.15
[5 empty] | Subtotal equipo y maquinaria: |  | 0.84
3 |  |  |  | Mano de obra
mo020 |  | h |  | Albañil. | 0.299 | 12.93 | 3.87
mo113 |  | h |  | Peón de albañilería. | 0.608 | 7.91 | 4.81
mo029 |  | h |  | Aplicador de láminas impermeabilizantes. | 0.103 | 12.93 | 1.33
mo067 |  | h |  | Principiante de aplicador de láminas impermeabilizantes. | 0.103 | 8.24 | 0.85
[5 empty] | Subtotal mano de obra: |  | 10.86
4 |  |  |  | Herramientas
|  | % |  | Herramientas | 2 | 65.8 | 1.32
Coste de mantenimiento decenal: $ 22,15 en los primeros 10 años. |  |  |  |  | Costos directos (1+2+3+4): |  | 67.12