## Hoja 1
RSB020 | m² |  | Contrapiso de mortero autonivelante de cemento, de capa gruesa, premezclado en planta.
Contrapiso interior, de 40 mm de espesor, de mortero autonivelante, con resistencia a compresión de 10 N/mm², resistencia a flexión de 3 N/mm², vaciado con mezcladora-bombeadora, sobre lámina de aislamiento para formación de suelo flotante; y posterior aplicación de agente filmógeno, (0,15 l/m²). Incluso banda de panel rígido de poliestireno expandido para la preparación de las juntas perimetrales de dilatación.
Código |  | Unidad |  | Descripción | Rendimiento | Precio unitario | Importe
1 |  |  |  | Materiales
mt16pea020a |  | m² |  | Panel rígido de poliestireno expandido, mecanizado lateral recto, de 10 mm de espesor, resistencia térmica 0,25 m²K/W, conductividad térmica 0,036 W/(mK), para junta de dilatación. | 0.1 | 1.32 | 0.13
mt09mal010a |  | m³ |  | Mortero autonivelante, con resistencia a compresión de 10 N/mm², resistencia a flexión de 3 N/mm², a base de cemento, para espesores de 4 a 10 cm, usado en nivelación de pisos. | 0.04 | 79.1 | 3.16
mt08cur020a |  | l |  | Agente filmógeno, para el curado de concretos y morteros. | 0.15 | 2.12 | 0.32
[5 empty] | Subtotal materiales: |  | 3.61
2 |  |  |  | Equipo y maquinaria
mq06pym020 |  | h |  | Mezcladora-bombeadora para morteros autonivelantes. | 0.08 | 12.96 | 1.04
[5 empty] | Subtotal equipo y maquinaria: |  | 1.04
3 |  |  |  | Mano de obra
mo031 |  | h |  | Aplicador de mortero autonivelante. | 0.031 | 17.84 | 0.55
mo069 |  | h |  | Principiante de aplicador de mortero autonivelante. | 0.023 | 11.44 | 0.26
[5 empty] | Subtotal mano de obra: |  | 0.81
4 |  |  |  | Herramientas
|  | % |  | Herramientas | 2 | 5.46 | 0.11
Coste de mantenimiento decenal: $ 0,22 en los primeros 10 años. |  |  |  |  | Costos directos (1+2+3+4): |  | 5.57