## Hoja 1
EHY041 | m |  | Reparación integral de junta, con mortero a base de cemento.
Reparación integral de junta de dilatación de estructura de concreto, aplicando 6 kg/m de mortero reparador, reforzado con fibras, resistente a los sulfatos, de muy alta resistencia mecánica y retracción compensada, con una resistencia a compresión a 28 días mayor o igual a 40 N/mm² y un módulo de elasticidad mayor o igual a 17000 N/mm², Euroclase A1 de reacción al fuego, compuesto por cementos especiales, agregados seleccionados, aditivos y fibras, en una franja aproximada de 5 cm a cada lado de la junta, previo picado de la superficie soporte.
Código |  | Unidad |  | Descripción | Rendimiento | Precio unitario | Importe
1 |  |  |  | Materiales
mt28mrp011g |  | kg |  | Mortero reparador, reforzado con fibras, resistente a los sulfatos, de muy alta resistencia mecánica y retracción compensada, con una resistencia a compresión a 28 días mayor o igual a 40 N/mm² y un módulo de elasticidad mayor o igual a 17000 N/mm², Euroclase A1 de reacción al fuego, compuesto por cementos especiales, agregados seleccionados, aditivos y fibras, aplicado en espesores de hasta 35 mm en vertical y 75 mm en horizontal, para reparar elementos constructivos de concreto estructural. | 6 | 0.95 | 5.7
[5 empty] | Subtotal materiales: |  | 5.7
2 |  |  |  | Equipo y maquinaria
mq05mai040 |  | h |  | Martillo eléctrico. | 0.185 | 3.72 | 0.69
[5 empty] | Subtotal equipo y maquinaria: |  | 0.69
3 |  |  |  | Mano de obra
mo020 |  | h |  | Albañil. | 0.314 | 17.84 | 5.6
mo112 |  | h |  | Ayudante de albañilería. | 0.314 | 11.19 | 3.51
[5 empty] | Subtotal mano de obra: |  | 9.11
4 |  |  |  | Herramientas
|  | % |  | Herramientas | 2 | 15.5 | 0.31
Coste de mantenimiento decenal: $ 0,79 en los primeros 10 años. |  |  |  |  | Costos directos (1+2+3+4): |  | 15.81