## Hoja 1
PTW075 |  |  | m² | Sistemas Placo Force "PLACO" de trasdosado autoportante, de láminas de yeso, en muros divisorios interiores.
Trasdosado autoportante libre sobre muro divisorio interior, sistema Placo Force "PLACO", realizado con una lámina de yeso GF-C1-I-W2 / - 1200 / 2400 / 12,5 / borde cuadrado, Rigidur H 13 BC "PLACO", atornillada directamente a una estructura autoportante de perfiles metálicos de acero galvanizado formada por canales R 48 "PLACO" y montantes M 48 "PLACO", con una separación entre montantes de 600 mm y un espesor total de 60,5 mm.
Descompuesto | Ud | Descomposición |  |  | Rend. | Precio unitario | Precio partida
mt12plj020a | m | Banda estanca, Banda 45 "PLACO", de espuma de células cerradas con una cara autoadhesiva, para la estanqueidad y aislamiento de la base de los muros divisorios. |  |  | 0.45 | 0.6 | 0.27
mt12plp070b | m | Canal de perfil metálico de acero galvanizado, R 48 "PLACO", fabricado mediante laminación en frío, de 3000 mm de longitud, 48x30 mm de sección y 0,55 mm de espesor. |  |  | 1 | 2.65 | 2.65
mt12plp060b | m | Montante de perfil metálico de acero galvanizado, M 48 "PLACO", fabricado mediante laminación en frío, de 3000 mm de longitud, 46,5x36 mm de sección y 0,6 mm de espesor. |  |  | 2.1 | 3.14 | 6.59
mt12plk015a | m² | Lámina de yeso reforzada con fibras GF-C1-I-W2 / - 1200 / 2400 / 12,5 / borde cuadrado, Rigidur H 13 BC "PLACO". |  |  | 1.05 | 26.02 | 27.32
mt12plt030b | Ud | Tornillo autoperforante rosca-metal, TRPF 13 "PLACO", de 13 mm de longitud. |  |  | 5 | 0.03 | 0.15
mt12plt050c | Ud | Tornillo autorroscante Rigidur 40 "PLACO", con cabeza de trompeta, de 40 mm de longitud. |  |  | 11 | 0.04 | 0.44
mt12plj030 | m | Cinta autoadhesiva de malla de fibra de vidrio, Placofinish "PLACO", para refuerzo de juntas. |  |  | 1.4 | 0.1 | 0.14
mt12plm020a | kg | Pasta de fraguado en polvo, Vario "PLACO", para el tratamiento de las juntas de las láminas de yeso. |  |  | 0.33 | 2.8 | 0.92
mo052 | h | Montador de prefabricados interiores. |  |  | 0.281 | 13.22 | 3.71
mo098 | h | Principiante de montador de prefabricados interiores. |  |  | 0.281 | 8.41 | 2.36
| % | Medios auxiliares |  |  | 2 | 44.55 | 0.89
| % | Costes indirectos |  |  | 3 | 45.44 | 1.36
Coste de mantenimiento decenal: $ 5,15 en los primeros 10 años. | [5 empty] | Total: | 46.8