## Hoja 1
RBB020 | m² |  | Capa base de mortero de cemento.
Revestimiento de paramentos interiores y exteriores con repello a buena vista de mortero industrial para repello, resistencia a compresión mayor o igual a 6 N/mm², color gris, para la realización de la capa base en revestimientos continuos bicapa, acabado rugoso, espesor 15 mm, aplicado manualmente, armado y reforzado con malla antiálcalis en los cambios de material y en los frentes de la losa.
Código |  | Unidad |  | Descripción | Rendimiento | Precio unitario | Importe
1 |  |  |  | Materiales
mt28mon210o |  | kg |  | Mortero industrial para repello, resistencia a compresión mayor o igual a 6 N/mm², color gris, compuesto por cemento de alta resistencia, agregados seleccionados y otros aditivos. | 27 | 0.19 | 5.13
mt28mon040a |  | m² |  | Malla de fibra de vidrio, antiálcalis, de 10x10 mm de luz de malla, de 750 a 900 micras de espesor y de 200 a 250 g/m² de masa superficial, con 25 kp/cm² de resistencia a tracción, para armar morteros. | 0.21 | 3.32 | 0.7
[5 empty] | Subtotal materiales: |  | 5.83
2 |  |  |  | Mano de obra
mo039 |  | h |  | Revocador. | 0.32 | 8.23 | 2.63
mo111 |  | h |  | Ayudante revocador. | 0.185 | 5.2 | 0.96
[5 empty] | Subtotal mano de obra: |  | 3.59
3 |  |  |  | Herramientas
|  | % |  | Herramientas | 2 | 9.42 | 0.19
Coste de mantenimiento decenal: $ 0,48 en los primeros 10 años. |  |  |  |  | Costos directos (1+2+3): |  | 9.61