## Hoja 1
RSS031 | m² |  | Piso vinílico homogéneo, en losetas.
Piso vinílico homogéneo, de 2,0 mm de espesor, con tratamiento de protección superficial a base de poliuretano, color a elegir, suministrado en losetas de 61x61 cm; peso total: 3150 g/m²; clasificación al uso, según ISO 10874: clase 23 para uso doméstico; clase 34 para uso comercial; clase 43 para uso industrial; reducción del ruido de impactos 4 dB, según ISO 10140; Euroclase Bfl-s1 de reacción al fuego. Colocación en obra: con adhesivo, sobre capa fina de nivelación. El precio no incluye la capa fina de nivelación.
Código |  | Unidad |  | Descripción | Rendimiento | Precio unitario | Importe
1 |  |  |  | Materiales
mt18adq020d |  | kg |  | Adhesivo, a base de copolímeros acrílicos modificados en dispersión acuosa, sin disolventes, color beige, para aplicar en interiores, para el encolado de pavimentos de PVC, linóleo y alfombra. | 0.375 | 5.7 | 2.14
mt18dsi031a |  | m² |  | Losetas homogéneas de PVC, de 61x61 cm y 2 mm de espesor, con tratamiento de protección superficial a base de poliuretano, color a elegir; peso total: 3150 g/m²; clasificación al uso, según ISO 10874: clase 23 para uso doméstico; clase 34 para uso comercial; clase 43 para uso industrial; reducción del ruido de impactos 4 dB, según ISO 10140; Euroclase Bfl-s1 de reacción al fuego. | 1.05 | 29.01 | 30.46
[5 empty] | Subtotal materiales: |  | 32.6
2 |  |  |  | Mano de obra
mo026 |  | h |  | Instalador de revestimientos flexibles. | 0.242 | 17.17 | 4.16
mo064 |  | h |  | Principiante de instalador de revestimientos flexibles. | 0.121 | 11.01 | 1.33
[5 empty] | Subtotal mano de obra: |  | 5.49
3 |  |  |  | Herramientas
|  | % |  | Herramientas | 2 | 38.09 | 0.76
Coste de mantenimiento decenal: $ 15,93 en los primeros 10 años. |  |  |  |  | Costos directos (1+2+3): |  | 38.85