## Hoja 1
ZVC010 |  |  | m² | Sistema de fachada ventilada Aquapanel "KNAUF", de placa de cemento, para revestimiento exterior de fachada existente.
Rehabilitación energética de fachada, mediante sistema de fachada ventilada con cámara de aire ventilada de 20 mm de espesor mínimo, WL122C.es "KNAUF" Aquapanel compuesto por estructura metálica de acero Z2 (Z275) galvanizado normal de perfiles de arranque y montantes verticales de 50/50/0,70 mm GRC 0,70 con una modulación de 600 mm, fijada al soporte base con escuadras; placa Aquapanel Outdoor de 12,5 mm de espesor, que se atornilla sobre la estructura; y repello con mortero GRC acabado pétreo, sobre fondo pétreo GRC. Entre los perfiles y la placa exterior se colocará una lámina impermeabilizante de polietileno Tyvek StuccoWrap y entre las escuadras y los perfiles el aislamiento de panel de lana mineral, fijado mecánicamente sobre fachada existente.
Descompuesto | Ud | Descomposición |  |  | Rend. | Precio unitario | Precio partida
mt12pck020d | m | Banda acústica de dilatación "KNAUF" de 95 mm de anchura. |  |  | 1 | 0.8 | 0.8
mt12pak150d | Ud | Escuadra de sustentación "KNAUF", de acero galvanizado, de 100x65x80x2 mm. |  |  | 0.533 | 3.98 | 2.12
mt12pak150g | Ud | Escuadra de retención "KNAUF", de acero galvanizado, de 60x50x80x2 mm. |  |  | 1.067 | 1.75 | 1.87
mt12psg220 | Ud | Fijación compuesta por taco y tornillo 5x27. |  |  | 3.2 | 0.1 | 0.32
mt16lva070b | m² | Panel de lana mineral, de 40 mm de espesor, revestido por una de sus caras con un velo negro, resistencia térmica 1,1 m²K/W, conductividad térmica 0,035 W/(mK). |  |  | 1.05 | 7.83 | 8.22
mt16aaa020eb | Ud | Fijación mecánica para paneles aislantes de lana de roca, colocados directamente sobre la superficie soporte. |  |  | 4 | 0.31 | 1.24
mt16aaa030 | m | Cinta autoadhesiva para sellado de juntas. |  |  | 0.44 | 0.45 | 0.2
mt12pak025a | m | Perfil metálico de arranque "KNAUF", con perforaciones y ángulo flexible, para sistema Aquapanel Outdoor. |  |  | 0.7 | 5.07 | 3.55
mt12pak030ab | m | Montante 50/50/0,7 mm GRC 0,7 "KNAUF" de acero Z2 (Z275) galvanizado normal, para sistema Aquapanel Outdoor. |  |  | 2 | 4.91 | 9.82
mt12pak070 | m² | Lámina de polietileno, impermeabilizante y difusora de vapor de agua, Tyvek StuccoWrap "KNAUF". |  |  | 1.1 | 7.68 | 8.45
mt12pak010a | m² | Placa de cemento Portland Aquapanel Outdoor "KNAUF" 12,5x1200x2400, revestida con una capa de fibra de vidrio embebida en ambas caras. |  |  | 1.05 | 39.12 | 41.08
mt12pak040b | Ud | Tornillo Aquapanel Maxi TB 39 mm "KNAUF". |  |  | 20 | 0.14 | 2.8
mt12pak060 | kg | Mortero de juntas Aquapanel "KNAUF", color gris. |  |  | 0.6 | 4.11 | 2.47
mt12pak050 | m | Cinta de juntas Aquapanel Outdoor "KNAUF". |  |  | 2.1 | 0.84 | 1.76
mt12pak100a | m² | Malla superficial Aquapanel Outdoor "KNAUF" de fibra de vidrio, color blanco. |  |  | 1.1 | 3.46 | 3.81
mt12pak090a | kg | Mortero superficial Aquapanel "KNAUF", color blanco. |  |  | 7.8 | 2.63 | 20.51
mt12pak085 | l | Imprimación incolora al siloxano GRC "KNAUF". |  |  | 0.15 | 6.13 | 0.92
mt12pak120 | kg | Imprimación a base de copolímeros acrílicos modificados GRC "KNAUF", color a elegir, para mortero de acabado pétreo. |  |  | 0.15 | 5.68 | 0.85
mt12pak130 | kg | Mortero GRC "KNAUF", a base de copolímeros acrílicos modificados con siloxano, acabado pétreo, color a elegir. |  |  | 0.4 | 6.58 | 2.63
mo054 | h | Montador de aislamientos. |  |  | 0.136 | 7.94 | 1.08
mo101 | h | Principiante de montador de aislamientos. |  |  | 0.136 | 4.86 | 0.66
mo052 | h | Montador de sistemas de fachadas prefabricadas. |  |  | 0.793 | 7.94 | 6.3
mo099 | h | Principiante de montador de sistemas de fachadas prefabricadas. |  |  | 0.793 | 4.86 | 3.85
| % | Medios auxiliares |  |  | 2 | 125.31 | 2.51
| % | Costes indirectos |  |  | 3 | 127.82 | 3.83
Coste de mantenimiento decenal: $ 19,09 en los primeros 10 años. | [5 empty] | Total: | 131.65